## 개발사항
1. 펌프 3종에 따른 소재/두께별 속도 산출 프로그램
2. 단위 : mm(Metric)
3. 관리자 모드에서 신규 소재 등록, 속도 데이터 입력 가능할 것
4. 관리자 모드에서 입력값 수정가능 할 것
5. 펌프별 기본값
모델 | UltraJet is | HyperJet is | HyperJet id
사양 | 60K 50hp | 94K 50hp | 94K 100hp
노즐 mm | 1.02 | 0.89 | 1.02
오리피스 mm | 0.33 | 0.25 | 0.38
작동압력 psi | 55000 | 87000 | 87000
연마재(g/min) | 400 | 400 | 540
6. 화면
6-1. 관리자모드에서 속도향상 % 노출/미노출 선택 가능할 것
Thickness
두께
Material
소재
Pump 1
Pump 2
사양
(비활성, default)
사양
(비활성, default)
속도 확인
옵션 선택
옵션 선택
품질
20% X-fine
40% Fine
60% Mid
80% Rough
100% X-rough
펌프 1
펌프 2
속도향상 %
(2 값 / 1값)-1 %
노즐 mm
노즐 mm
오리피스 mm
오리피스 mm
작동 압력 psi
작동 압력 psi
연마재 g/min
연마재 g/min
연마재 #80
연마재 #80
속도 A mm/min
속도 F mm/min
속도 B mm/min
속도 G mm/min
속도 C mm/min
속도 H mm/min
속도 D mm/min
속도 I mm/min
속도 E mm/min
속도 J mm/min
변수(선택조건)
고정값/목록
펌프1 결과값
펌프2 결과값
속도 비교(향상)

## 60K 50hp
Thick mm | Quality | AL 5052 알루미늄 | Bronze 황동 | Carbon Fiber 카본화이버 | Glass 유리 | Inconel 600 인코넬 | Invar 인바 | Mild Steel A36 | Plexiglass 플렉시글라스 | Rubber 고무 | Steel AR400 | Stainless Steel 304 | Stainless Steel 316L | Ti 티타늄 | Tungsten carbide 텅스텐 카바이드
5 | 20%(Xfine) | 345.44 | 167.74 | 622.8 | 686.74 | 123.31 | 138.36 | 141.99 | 780.87 | 3030.97 | 122.06 | 132.44 | 134.52 | 172.3 | 107.95
| 40%(Fine) | 690.88 | 335.48 | 1245.6 | 1373.48 | 246.62 | 276.72 | 283.98 | 1561.74 | 6061.94 | 244.12 | 264.88 | 269.04 | 344.6 | 215.9 | 2
| 60%(Mid) | 1036.32 | 503.22 | 1868.4 | 2060.22 | 369.93 | 415.08 | 425.97 | 2342.61 | 9092.91 | 366.18 | 397.32 | 403.56 | 516.9 | 323.85 | 1.5
| 80%(Rough) | 1381.792 | 670.9755 | 2491.258 | 2747.024 | 493.2514 | 553.4528 | 567.9732 | 3123.552 | 12124.16 | 488.2513 | 529.7723 | 538.0925 | 689.216 | 431.81 | 1.333364
| 100%(Xrough) | 1727.232 | 838.7155 | 3114.058 | 3433.764 | 616.5614 | 691.8128 | 709.9632 | 3904.422 | 12700 | 610.3113 | 662.2123 | 672.6125 | 861.516 | 539.76 | 1.249994
10 | 20%(Xfine) | 188.352 | 91.46064 | 339.5832 | 374.4467 | 67.23508 | 75.44113 | 77.42039 | 425.7713 | 1652.644 | 66.55351 | 72.21323 | 73.34736 | 93.94699 | 58.86 | 0.5452524
| 40%(Fine) | 376.704 | 182.9213 | 679.1664 | 748.8933 | 134.4702 | 150.8823 | 154.8408 | 851.5425 | 3305.288 | 133.107 | 144.4265 | 146.6947 | 187.894 | 117.72 | 2
| 60%(Mid) | 565.088 | 274.3975 | 1018.807 | 1123.404 | 201.7167 | 226.3362 | 232.2743 | 1277.386 | 4958.212 | 199.6718 | 216.652 | 220.0545 | 281.8569 | 176.59 | 1.500085
| 80%(Rough) | 753.44 | 365.8581 | 1358.391 | 1497.85 | 268.9517 | 301.7773 | 309.6947 | 1703.157 | 6610.856 | 266.2254 | 288.8652 | 293.4019 | 375.8039 | 235.45 | 1.333314
| 100%(Xrough) | 941.792 | 457.3188 | 1697.974 | 1872.297 | 336.1868 | 377.2184 | 387.1151 | 2128.929 | 8263.5 | 332.7789 | 361.0784 | 366.7492 | 469.7509 | 294.31 | 1.249989
20 | 20%(Xfine) | 86.112 | 41.81458 | 155.2529 | 171.192 | 30.73897 | 34.49067 | 35.39556 | 194.6569 | 755.5665 | 30.42737 | 33.01492 | 33.53342 | 42.9513 | 26.91 | 0.4571865
| 40%(Fine) | 172.256 | 83.64469 | 310.5634 | 342.4476 | 61.48937 | 68.99415 | 70.80428 | 389.3861 | 1511.414 | 60.86605 | 66.0421 | 67.07931 | 85.91856 | 53.83 | 2.000372
| 60%(Mid) | 258.368 | 125.4593 | 465.8163 | 513.6395 | 92.22834 | 103.4848 | 106.1998 | 584.043 | 2266.98 | 91.29342 | 99.05702 | 100.6127 | 128.8699 | 80.74 | 1.499907
| 80%(Rough) | 344.512 | 167.2894 | 621.1269 | 684.8951 | 122.9787 | 137.9883 | 141.6086 | 778.7722 | 3022.828 | 121.7321 | 132.0842 | 134.1586 | 171.8371 | 107.66 | 1.333416
| 100%(Xrough) | 430.656 | 209.1195 | 776.4375 | 856.1507 | 153.7291 | 172.4918 | 177.0173 | 973.5015 | 3778.675 | 152.1708 | 165.1114 | 167.7045 | 214.8044 | 134.58 | 1.250046
30 | 20%(Xfine) | 52.032 | 25.26589 | 93.80943 | 103.4404 | 18.5736 | 20.84052 | 21.38728 | 117.6188 | 456.5407 | 18.38532 | 19.94881 | 20.26211 | 25.95274 | 16.26 | 0.6042363
| 40%(Fine) | 104.096 | 50.54731 | 187.6766 | 206.9444 | 37.15863 | 41.69385 | 42.78772 | 235.3099 | 913.3622 | 36.78195 | 39.9099 | 40.53669 | 51.92144 | 32.53 | 2.000615
| 60%(Mid) | 156.16 | 75.82874 | 281.5437 | 310.4485 | 55.74366 | 62.54718 | 64.18816 | 353.001 | 1370.184 | 55.17858 | 59.87098 | 60.81126 | 77.89013 | 48.8 | 1.500154
| 80%(Rough) | 208.192 | 101.0946 | 375.3531 | 413.8889 | 74.31726 | 83.38769 | 85.57545 | 470.6198 | 1826.724 | 73.56391 | 79.81979 | 81.07338 | 103.8429 | 65.06 | 1.333197
| 100%(Xrough) | 260.256 | 126.376 | 469.2202 | 517.3929 | 92.90229 | 104.241 | 106.9759 | 588.3109 | 2283.546 | 91.96054 | 99.78087 | 101.348 | 129.8116 | 81.33 | 1.250077
50 | 20%(Xfine) | 24.768 | 12.02693 | 44.65467 | 49.23916 | 8.84131 | 9.920393 | 10.18066 | 55.98827 | 217.3201 | 8.751685 | 9.49593 | 9.645065 | 12.35389 | 7.74 | 0.4760148
| 40%(Fine) | 49.568 | 24.06941 | 89.36704 | 98.54194 | 17.69404 | 19.8536 | 20.37448 | 112.0489 | 434.921 | 17.51468 | 19.00413 | 19.30259 | 24.72373 | 15.49 | 2.001292
| 60%(Mid) | 74.368 | 36.11188 | 134.0794 | 147.8447 | 26.54678 | 29.78681 | 30.5683 | 168.1095 | 652.5219 | 26.27767 | 28.51233 | 28.96012 | 37.09358 | 23.24 | 1.500323
| 80%(Rough) | 99.168 | 48.15435 | 178.7918 | 197.1475 | 35.39951 | 39.72002 | 40.76211 | 224.1701 | 870.1228 | 35.04066 | 38.02052 | 38.61765 | 49.46343 | 30.99 | 1.333477
| 100%(Xrough) | 123.936 | 60.18129 | 223.4464 | 246.3867 | 44.24082 | 49.64042 | 50.94278 | 280.1584 | 1087.443 | 43.79235 | 47.51645 | 48.26271 | 61.81731 | 38.73 | 1.249758
100 | 20%(Xfine) | 9.12 | 4.428522 | 16.44261 | 18.1307 | 3.255521 | 3.652858 | 3.748694 | 20.61584 | 80.02098 | 3.22252 | 3.496563 | 3.551478 | 4.548912 | 2.85 | 0.3682171
| 40%(Fine) | 18.272 | 8.872584 | 32.94292 | 36.32502 | 6.522465 | 7.318533 | 7.510541 | 41.30401 | 160.3227 | 6.456346 | 7.005395 | 7.115416 | 9.113784 | 5.71 | 2.003509
| 60%(Mid) | 27.392 | 13.30111 | 49.38553 | 54.45571 | 9.777986 | 10.97139 | 11.25923 | 61.91984 | 240.3437 | 9.678866 | 10.50196 | 10.66689 | 13.6627 | 8.56 | 1.499124
| 80%(Rough) | 36.544 | 17.74517 | 65.88584 | 72.65003 | 13.04493 | 14.63707 | 15.02108 | 82.60802 | 320.6455 | 12.91269 | 14.01079 | 14.23083 | 18.22757 | 11.42 | 1.334112
| 100%(Xrough) | 45.664 | 22.17369 | 82.32845 | 90.78073 | 16.30045 | 18.28992 | 18.76978 | 103.2239 | 400.6664 | 16.13521 | 17.50735 | 17.78231 | 22.77648 | 14.27 | 1.249562
Thick mm | Quality | Ceramic 세라믹타일 | Marble 대리석 | Quartz 쿼츠
4 | 20%(Xfine) | 1601.77 | 689.23 | 823.02
| 40%(Fine) | 800.885 | 1378.46 | 411.51 | 0.5
| 60%(Mid) | 533.9208 | 2067.7 | 274.3387 | 0.6666634
| 80%(Rough) | 400.441 | 2756.93 | 205.7543 | 0.7500009
| 100%(Xrough) | 320.3521 | 3446.17 | 164.603 | 0.7999983
8 | 20%(Xfine) | 978.6361 | 421.1 | 502.8419 | 0.6109717
| 40%(Fine) | 489.8939 | 841.21 | 251.7168 | 0.5005884
| 60%(Mid) | 326.2094 | 1263.31 | 167.6126 | 0.6658777
| 80%(Rough) | 244.6561 | 1684.42 | 125.709 | 0.749997
| 100%(Xrough) | 195.7244 | 2105.53 | 100.5669 | 0.7999981
10 | 20%(Xfine) | 769.755 | 331.22 | 395.5148 | 0.786559
| 40%(Fine) | 384.8775 | 662.44 | 197.7574 | 0.5
| 60%(Mid) | 256.585 | 993.66 | 131.8383 | 0.6666667
| 80%(Rough) | 192.4373 | 1324.89 | 98.87796 | 0.7499943
| 100%(Xrough) | 153.9501 | 1656.11 | 79.10249 | 0.8000012
12 | 20%(Xfine) | 630.501 | 271.3 | 323.9634 | 0.819093
| 40%(Fine) | 315.2505 | 542.6 | 161.9817 | 0.5
| 60%(Mid) | 210.167 | 813.9 | 107.9878 | 0.6666667
| 80%(Rough) | 157.6252 | 1085.2 | 80.99086 | 0.75
| 100%(Xrough) | 126.1002 | 1356.5 | 64.79269 | 0.8
20 | 20%(Xfine) | 351.9697 | 151.45 | 180.8487 | 0.5582381
| 40%(Fine) | 175.979 | 302.91 | 90.42139 | 0.4999835
| 60%(Mid) | 117.3181 | 454.37 | 60.28026 | 0.6666593
| 80%(Rough) | 87.98952 | 605.82 | 45.21069 | 0.7500083
| 100%(Xrough) | 70.39115 | 757.28 | 36.16832 | 0.7999947

## 94K 50hp
Thick mm | Quality | AL 5052 알루미늄 | Bronze 황동 | Carbon Fiber 카본화이버 | Glass 유리 | Inconel 600 인코넬 | Invar 인바 | Mild Steel A36 | Plexiglass 플렉시글라스 | Rubber 고무 | Steel AR400 | Stainless Steel 304 | Stainless Steel 316L | Ti 티타늄 | Tungsten carbide 텅스텐 카바이드
5 | 20%(Xfine) | 469.36 | 241.02 | 894.81 | 986.77 | 177.18 | 198.66 | 204.03 | 1121.6 | 4355.16 | 175.39 | 190.31 | 193.29 | 247.58 | 310.23
| 40%(Fine) | 938.72 | 482.04 | 1789.62 | 1973.54 | 354.36 | 397.32 | 408.06 | 2243.2 | 8710.32 | 350.78 | 380.62 | 386.58 | 495.16 | 620.46 | 2
| 60%(Mid) | 1408.08 | 723.06 | 2684.43 | 2960.31 | 531.54 | 595.98 | 612.09 | 3364.8 | 12700 | 526.17 | 570.93 | 579.87 | 742.74 | 930.69 | 1.5
| 80%(Rough) | 1877.483 | 964.1023 | 3579.323 | 3947.171 | 708.7364 | 794.6584 | 816.1389 | 4486.504 | 12700 | 701.5762 | 761.2576 | 773.1779 | 990.3429 | 1240.949 | 1.333364
| 100%(Xrough) | 2346.843 | 1205.122 | 4474.133 | 4933.941 | 885.9164 | 993.3184 | 1020.169 | 5608.104 | 12700 | 876.9662 | 951.5676 | 966.4679 | 1237.923 | 1551.179 | 1.249994
10 | 20%(Xfine) | 255.9197 | 131.4167 | 487.8973 | 538.0387 | 96.60783 | 108.3198 | 111.2479 | 611.5551 | 2374.662 | 95.63182 | 103.767 | 105.3918 | 134.9936 | 169.1537 | 0.5452524
| 40%(Fine) | 511.8394 | 262.8335 | 975.7947 | 1076.077 | 193.2157 | 216.6397 | 222.4957 | 1223.11 | 4749.323 | 191.2636 | 207.534 | 210.7837 | 269.9872 | 338.3073 | 2
| 60%(Mid) | 767.8025 | 394.2726 | 1463.775 | 1614.208 | 289.8399 | 324.9779 | 333.7625 | 1834.769 | 7124.388 | 286.9117 | 311.3186 | 316.1934 | 405.0037 | 507.4897 | 1.500085
| 80%(Rough) | 1023.722 | 525.6893 | 1951.672 | 2152.246 | 386.4477 | 433.2978 | 445.0103 | 2446.324 | 9499.05 | 382.5435 | 415.0856 | 421.5853 | 539.9973 | 676.6434 | 1.333314
| 100%(Xrough) | 1279.642 | 657.106 | 2439.57 | 2690.285 | 483.0555 | 541.6176 | 556.2582 | 3057.88 | 11873.71 | 478.1754 | 518.8526 | 526.9771 | 674.9909 | 845.797 | 1.249989
20 | 20%(Xfine) | 117.003 | 60.08197 | 223.0601 | 245.9841 | 44.1678 | 49.52238 | 50.86102 | 279.5948 | 1085.663 | 43.72158 | 47.44087 | 48.18373 | 61.71726 | 77.33478 | 0.4571865
| 40%(Fine) | 234.0495 | 120.1863 | 446.2031 | 492.0596 | 88.35201 | 99.06316 | 101.7409 | 559.2935 | 2171.73 | 87.45941 | 94.89937 | 96.38537 | 123.4574 | 154.6983 | 2.000372
| 60%(Mid) | 351.0526 | 180.2682 | 669.2632 | 738.0436 | 132.5198 | 148.5855 | 152.602 | 838.8882 | 3257.393 | 131.181 | 142.3402 | 144.5691 | 185.1747 | 232.0331 | 1.499907
| 80%(Rough) | 468.0991 | 240.3725 | 892.4062 | 984.1191 | 176.704 | 198.1263 | 203.4819 | 1118.587 | 4343.46 | 174.9188 | 189.7987 | 192.7707 | 246.9149 | 309.3966 | 1.333416
| 100%(Xrough) | 585.1456 | 300.4768 | 1115.549 | 1230.195 | 220.8882 | 247.6671 | 254.3618 | 1398.286 | 5429.527 | 218.6567 | 237.2572 | 240.9724 | 308.6551 | 386.7601 | 1.250046
30 | 20%(Xfine) | 70.69749 | 36.30371 | 134.781 | 148.6325 | 26.68779 | 29.92322 | 30.73208 | 168.9413 | 655.9972 | 26.41817 | 28.6655 | 29.11436 | 37.29181 | 46.72848 | 0.6042363
| 40%(Fine) | 141.4385 | 72.62974 | 269.6449 | 297.3564 | 53.39199 | 59.86484 | 61.48306 | 337.9865 | 1312.398 | 52.85259 | 57.34863 | 58.24663 | 74.60655 | 93.48571 | 2.000615
| 60%(Mid) | 212.1794 | 108.9558 | 404.5088 | 446.0804 | 80.09619 | 89.80647 | 92.23403 | 507.0318 | 1968.799 | 79.287 | 86.03176 | 87.3789 | 111.9213 | 140.2429 | 1.500154
| 80%(Rough) | 282.8769 | 145.2595 | 539.2898 | 594.7129 | 106.784 | 119.7297 | 122.9661 | 675.9731 | 2624.796 | 105.7052 | 114.6973 | 116.4933 | 149.2131 | 186.9714 | 1.333197
| 100%(Xrough) | 353.6179 | 181.5855 | 674.1537 | 743.4368 | 133.4882 | 149.6713 | 153.7171 | 845.0183 | 3281.197 | 132.1396 | 143.3804 | 145.6255 | 186.5278 | 233.7286 | 1.250077
50 | 20%(Xfine) | 33.65305 | 17.2811 | 64.15775 | 70.75127 | 12.70378 | 14.24389 | 14.62892 | 80.41856 | 312.2644 | 12.57544 | 13.6452 | 13.85887 | 17.75145 | 22.24345 | 0.4760148
| 40%(Fine) | 67.34957 | 34.58453 | 128.3984 | 141.594 | 25.42398 | 28.50619 | 29.27675 | 160.941 | 624.9322 | 25.16712 | 27.30803 | 27.73564 | 35.52584 | 44.51563 | 2.001292
| 60%(Mid) | 101.0461 | 51.88796 | 192.639 | 212.4366 | 38.14417 | 42.76849 | 43.92457 | 241.4635 | 937.6 | 37.75881 | 40.97086 | 41.61241 | 53.30022 | 66.78782 | 1.500323
| 80%(Rough) | 134.7426 | 69.19138 | 256.8797 | 283.2793 | 50.86436 | 57.03079 | 58.57239 | 321.986 | 1250.268 | 50.3505 | 54.63369 | 55.48918 | 71.07461 | 89.06001 | 1.333477
| 100%(Xrough) | 168.3957 | 86.47248 | 321.0374 | 354.0306 | 63.56815 | 71.27468 | 73.20131 | 402.4045 | 1562.532 | 62.92594 | 68.27889 | 69.34805 | 88.82606 | 111.3035 | 1.249758
100 | 20%(Xfine) | 12.39163 | 6.363196 | 23.62398 | 26.05182 | 4.677749 | 5.244845 | 5.386619 | 29.61149 | 114.9811 | 4.630491 | 5.024396 | 5.103071 | 6.536387 | 8.190417 | 0.3682171
| 40%(Fine) | 24.82673 | 12.74872 | 47.33085 | 52.19506 | 9.371911 | 10.50809 | 10.79214 | 59.32687 | 230.3656 | 9.277229 | 10.06642 | 10.22405 | 13.09571 | 16.40957 | 2.003509
| 60%(Mid) | 37.21836 | 19.11191 | 70.95483 | 78.24688 | 14.04966 | 15.75294 | 16.17876 | 88.93836 | 345.3466 | 13.90772 | 15.09082 | 15.32712 | 19.6321 | 24.59999 | 1.499124
| 80%(Rough) | 49.65346 | 25.49744 | 94.6617 | 104.3901 | 18.74382 | 21.01619 | 21.58428 | 118.6537 | 460.7311 | 18.55446 | 20.13284 | 20.44809 | 26.19142 | 32.81914 | 1.334112
| 100%(Xrough) | 62.04509 | 31.86063 | 118.2857 | 130.4419 | 23.42157 | 26.26103 | 26.97089 | 148.2652 | 575.7122 | 23.18495 | 25.15724 | 25.55117 | 32.72781 | 41.00956 | 1.249562
Thick mm | Quality | Ceramic 세라믹타일 | Marble 대리석 | Quartz 쿼츠
4 | 20%(Xfine) | 2301.56 | 990.35 | 1182.59
| 40%(Fine) | 1150.78 | 495.175 | 591.295 | 0.5
| 60%(Mid) | 767.183 | 330.1151 | 394.1948 | 0.6666634
| 80%(Rough) | 575.3879 | 247.5866 | 295.6464 | 0.7500009
| 100%(Xrough) | 460.3093 | 198.0689 | 236.5166 | 0.7999983
8 | 20%(Xfine) | 1406.188 | 605.0758 | 722.529 | 0.6109717
| 40%(Fine) | 703.9214 | 302.8939 | 361.6897 | 0.5005884
| 60%(Mid) | 468.7256 | 201.6903 | 240.8411 | 0.6658777
| 80%(Rough) | 351.5428 | 151.2672 | 180.6301 | 0.749997
| 100%(Xrough) | 281.2336 | 121.0134 | 144.5037 | 0.7999981
10 | 20%(Xfine) | 1106.05 | 475.9278 | 568.3117 | 0.786559
| 40%(Fine) | 553.0249 | 237.9639 | 284.1558 | 0.5
| 60%(Mid) | 368.6833 | 158.6426 | 189.4372 | 0.6666667
| 80%(Rough) | 276.5104 | 118.9811 | 142.0768 | 0.7499943
| 100%(Xrough) | 221.2086 | 95.18499 | 113.6616 | 0.8000012
12 | 20%(Xfine) | 905.9577 | 389.8292 | 465.5001 | 0.819093
| 40%(Fine) | 452.9789 | 194.9146 | 232.7501 | 0.5
| 60%(Mid) | 301.9859 | 129.9431 | 155.1667 | 0.6666667
| 80%(Rough) | 226.4894 | 97.45729 | 116.375 | 0.75
| 100%(Xrough) | 181.1915 | 77.96583 | 93.10003 | 0.8
20 | 20%(Xfine) | 505.7401 | 217.6175 | 259.8599 | 0.5582381
| 40%(Fine) | 252.8617 | 108.8052 | 129.9257 | 0.4999835
| 60%(Mid) | 168.5726 | 72.53597 | 86.61616 | 0.6666593
| 80%(Rough) | 126.4309 | 54.40258 | 64.96284 | 0.7500083
| 100%(Xrough) | 101.144 | 43.52178 | 51.96993 | 0.7999947

## 94K 100hp
Thick mm | Quality | AL 5052 알루미늄 | Bronze 황동 | Carbon Fiber 카본화이버 | Glass 유리 | Inconel 600 인코넬 | Invar 인바 | Mild Steel A36 | Plexiglass 플렉시글라스 | Rubber 고무 | Steel AR400 | Stainless Steel 304 | Stainless Steel 316L | Ti 티타늄 | Tungsten carbide 텅스텐 카바이드
5 | 20%(Xfine) | 735.57 | 357.17 | 1326.15 | 1462.3 | 252.57 | 294.4 | 302.36 | 1662.11 | 6453.94 | 259.92 | 828.02 | 286.44 | 366.9 | 229.8
| 40%(Fine) | 1471.14 | 714.34 | 2652.3 | 2924.6 | 505.14 | 588.8 | 604.72 | 3324.22 | 12700 | 519.84 | 1656.04 | 572.88 | 733.8 | 459.6 | 2
| 60%(Mid) | 2206.71 | 1071.51 | 3978.45 | 4386.9 | 757.71 | 883.2 | 907.08 | 4986.33 | 12700 | 779.76 | 2484.06 | 859.32 | 1100.7 | 689.4 | 1.5
| 80%(Rough) | 2942.348 | 1428.713 | 5304.723 | 5849.335 | 1010.303 | 1177.627 | 1209.468 | 6648.594 | 12700 | 1039.704 | 3312.157 | 1145.787 | 1467.634 | 919.2213 | 1.333364
| 100%(Xrough) | 3677.918 | 1785.883 | 6630.873 | 7311.635 | 1262.873 | 1472.027 | 1511.828 | 8310.704 | 12700 | 1299.624 | 4140.177 | 1432.227 | 1834.534 | 1149.021 | 1.249994
10 | 20%(Xfine) | 401.0713 | 194.7478 | 723.0865 | 797.3226 | 137.7144 | 160.5223 | 164.8625 | 906.2695 | 3519.026 | 141.722 | 451.4799 | 156.1821 | 200.0531 | 125.299 | 0.5452524
| 40%(Fine) | 802.1427 | 389.4956 | 1446.173 | 1594.645 | 275.4288 | 321.0446 | 329.7251 | 1812.539 | 7038.053 | 283.444 | 902.9598 | 312.3642 | 400.1062 | 250.598 | 2
| 60%(Mid) | 1203.282 | 584.2765 | 2169.382 | 2392.103 | 413.1666 | 481.5942 | 494.6156 | 2718.963 | 10557.68 | 425.1901 | 1354.516 | 468.5729 | 600.1933 | 375.9183 | 1.500085
| 80%(Rough) | 1604.353 | 779.0243 | 2892.469 | 3189.426 | 550.881 | 642.1165 | 659.4781 | 3625.232 | 12700 | 566.9121 | 1805.996 | 624.755 | 800.2465 | 501.2173 | 1.333314
| 100%(Xrough) | 2005.425 | 973.7721 | 3615.555 | 3986.749 | 688.5954 | 802.6389 | 824.3406 | 4531.502 | 12700 | 708.6341 | 2257.476 | 780.9371 | 1000.3 | 626.5163 | 1.249989
20 | 20%(Xfine) | 183.3644 | 89.03608 | 330.5854 | 364.5252 | 62.96117 | 73.38864 | 75.37293 | 414.3342 | 1608.852 | 64.7934 | 206.4105 | 71.40436 | 91.46159 | 57.28502 | 0.4571865
| 40%(Fine) | 366.797 | 178.1052 | 661.2937 | 729.1858 | 125.9457 | 146.8046 | 150.7739 | 828.8224 | 3218.301 | 129.6109 | 412.8978 | 142.8352 | 182.9572 | 114.5913 | 2.000372
| 60%(Mid) | 550.1614 | 267.1413 | 991.8791 | 1093.711 | 188.9069 | 220.1932 | 226.1468 | 1243.157 | 4827.153 | 194.4043 | 619.3083 | 214.2396 | 274.4188 | 171.8764 | 1.499907
| 80%(Rough) | 733.5939 | 356.2105 | 1322.587 | 1458.372 | 251.8915 | 293.6091 | 301.5477 | 1657.645 | 6436.602 | 259.2217 | 825.7956 | 285.6705 | 365.9143 | 229.1827 | 1.333416
| 100%(Xrough) | 917.0265 | 445.2797 | 1653.296 | 1823.032 | 314.8761 | 367.025 | 376.9487 | 2072.133 | 8046.051 | 324.0392 | 1032.283 | 357.1014 | 457.4099 | 286.489 | 1.250046
30 | 20%(Xfine) | 110.7954 | 53.79883 | 199.7517 | 220.2594 | 38.04343 | 44.34409 | 45.54306 | 250.3558 | 972.1266 | 39.15053 | 124.7208 | 43.14511 | 55.26442 | 34.61369 | 0.6042363
| 40%(Fine) | 221.659 | 107.6308 | 399.6263 | 440.6542 | 76.11026 | 88.71544 | 91.11413 | 500.8656 | 1944.851 | 78.32513 | 249.5182 | 86.31675 | 110.5628 | 69.24867 | 2.000615
| 60%(Mid) | 332.5226 | 161.4627 | 599.5009 | 661.049 | 114.1771 | 133.0868 | 136.6852 | 751.3753 | 2917.575 | 117.4997 | 374.3157 | 129.4884 | 165.8612 | 103.8836 | 1.500154
| 80%(Rough) | 443.3181 | 215.2615 | 799.2526 | 881.3084 | 152.2205 | 177.4309 | 182.2283 | 1001.731 | 3889.702 | 156.6503 | 499.0364 | 172.6335 | 221.1257 | 138.4973 | 1.333197
| 100%(Xrough) | 554.1816 | 269.0934 | 999.1272 | 1101.703 | 190.2873 | 221.8022 | 227.7993 | 1252.241 | 4862.426 | 195.8249 | 623.8339 | 215.8051 | 276.4241 | 173.1323 | 1.250077
50 | 20%(Xfine) | 52.74027 | 25.60904 | 95.08477 | 104.8467 | 18.10923 | 21.10844 | 21.67917 | 119.1731 | 462.7466 | 18.63623 | 59.36892 | 20.53771 | 26.30668 | 16.47663 | 0.4760148
| 40%(Fine) | 105.5487 | 51.25117 | 190.2924 | 209.8289 | 36.24186 | 42.24415 | 43.38635 | 238.5001 | 926.0911 | 37.29653 | 118.8145 | 41.10195 | 52.64735 | 32.97454 | 2.001292
| 60%(Mid) | 158.3571 | 76.89329 | 285.5 | 314.811 | 54.3745 | 63.37986 | 65.09353 | 357.8271 | 1389.436 | 55.95684 | 178.2602 | 61.66619 | 78.98801 | 49.47246 | 1.500323
| 80%(Rough) | 211.1655 | 102.5354 | 380.7076 | 419.7932 | 72.50713 | 84.51557 | 86.80071 | 477.1541 | 1852.78 | 74.61714 | 237.7058 | 82.23044 | 105.3287 | 65.97038 | 1.333477
| 100%(Xrough) | 263.9058 | 128.1445 | 475.7924 | 524.6399 | 90.61636 | 105.624 | 108.4799 | 596.3272 | 2315.527 | 93.25337 | 297.0747 | 102.7681 | 131.6354 | 82.447 | 1.249758
100 | 20%(Xfine) | 19.41987 | 9.429685 | 35.01183 | 38.60635 | 6.668129 | 7.772487 | 7.98264 | 43.88155 | 170.3912 | 6.862177 | 21.86065 | 7.562334 | 9.686568 | 6.066975 | 0.3682171
| 40%(Fine) | 38.90787 | 18.89246 | 70.14652 | 77.34815 | 13.35965 | 15.57225 | 15.99329 | 87.91707 | 341.3802 | 13.74843 | 43.798 | 15.1512 | 19.40712 | 12.15524 | 2.003509
| 60%(Mid) | 58.32774 | 28.32214 | 105.1584 | 115.9545 | 20.02778 | 23.34473 | 23.97593 | 131.7986 | 511.7714 | 20.61061 | 65.65865 | 22.71354 | 29.09369 | 18.22221 | 1.499124
| 80%(Rough) | 77.81574 | 37.78491 | 140.293 | 154.6963 | 26.71931 | 31.14449 | 31.98658 | 175.8341 | 682.7605 | 27.49686 | 87.596 | 30.30241 | 38.81425 | 24.31048 | 1.334112
| 100%(Xrough) | 97.23561 | 47.2146 | 175.3049 | 193.3026 | 33.38744 | 38.91698 | 39.96922 | 219.7157 | 853.1517 | 34.35904 | 109.4567 | 37.86474 | 48.50082 | 30.37745 | 1.249562
Thick mm | Quality | Ceramic 세라믹타일 | Marble 대리석 | Quartz 쿼츠
4 | 20%(Xfine) | 3410.7 | 1467.6 | 1752.5
| 40%(Fine) | 1705.35 | 733.8 | 876.25 | 0.5
| 60%(Mid) | 1136.895 | 489.1976 | 584.1638 | 0.6666634
| 80%(Rough) | 852.6719 | 366.8987 | 438.1234 | 0.7500009
| 100%(Xrough) | 682.136 | 293.5183 | 350.498 | 0.7999983
8 | 20%(Xfine) | 2083.841 | 896.662 | 1070.728 | 0.6109717
| 40%(Fine) | 1043.147 | 448.8586 | 535.994 | 0.5005884
| 60%(Mid) | 694.6082 | 298.885 | 356.9065 | 0.6658777
| 80%(Rough) | 520.9541 | 224.1628 | 267.6788 | 0.749997
| 100%(Xrough) | 416.7623 | 179.3298 | 214.1425 | 0.7999981
10 | 20%(Xfine) | 1639.064 | 705.2776 | 842.1906 | 0.786559
| 40%(Fine) | 819.532 | 352.6388 | 421.0953 | 0.5
| 60%(Mid) | 546.3547 | 235.0925 | 280.7302 | 0.6666667
| 80%(Rough) | 409.7629 | 176.3181 | 210.5461 | 0.7499943
| 100%(Xrough) | 327.8108 | 141.0547 | 168.4371 | 0.8000012
12 | 20%(Xfine) | 1342.546 | 577.688 | 689.8325 | 0.819093
| 40%(Fine) | 671.2729 | 288.844 | 344.9162 | 0.5
| 60%(Mid) | 447.5153 | 192.5627 | 229.9442 | 0.6666667
| 80%(Rough) | 335.6365 | 144.422 | 172.4581 | 0.75
| 100%(Xrough) | 268.5092 | 115.5376 | 137.9665 | 0.8
20 | 20%(Xfine) | 749.4603 | 322.4874 | 385.0908 | 0.5582381
| 40%(Fine) | 374.7178 | 161.2384 | 192.539 | 0.4999835
| 60%(Mid) | 249.8091 | 107.4911 | 128.3579 | 0.6666593
| 80%(Rough) | 187.3589 | 80.6192 | 96.26952 | 0.7500083
| 100%(Xrough) | 149.8861 | 64.49493 | 77.01511 | 0.7999947